## mas-eu-ecolabel-criteria
LENZING AG – Nachhaltigkeitsbericht 2022
EU Ecolabel-Kriterien
Kriterien für holzbasierte Cellulosefasern | Grenzwert
Zellstoff: Holzbeschaffung | Nachhaltige Forstwirtschaft: > 25 % z. B. FSC®, PEFC, oder entsprechende Systeme Legale Forstwirtschaft: der Rest
Zellstoff: Bleichmittel | Elementar-chlorfrei
Zellstoff: OX in der fertigen Faser | ≤ 150 ppm
Zellstoff: Beschaffung | 50 % Input von Werken mit Energie- oder Chemikalienwiedergewinnung
Stapelfaser: Schwefelemission in die Luft | 30 g/kg
Kriterien für Chemikalien und Prozesse
Eingeschränkter Stoff | Spinnpräparationen (Avivagen): 90 % der Inhaltsstoffe leicht biologisch abbaubar
Substitution gefährlicher Stoffe | Sollte Beschränkungen in Bezug auf bestimmte Gefahrenklassen genügen